## Лист1
Код полуфабриката | Наименование полуфабриката | Код нормы | Наименование нормы | Нижняя граница | Верхняя граница | Строка | Метод анализа
11121115 | Масло моторное синтетическое MOZER PREMIUM SAE 5W-30 ACEA C3
11121300 | Масло моторное синтетическое MOZER 5W-30 API CI-4
11121125 | Масло моторное синтетическое MOZER DIESEL EXTRA HD SAE 5W-30 ACEA E4/E7
11121301 | Масло моторное синтетическое MOZER LUXE SAE 5W-30 API SL/CF
11121116 | Масло моторное синтетическое MOZER PREMIUM SAE 5W-30 API SL/CF ACEA A5/B5
11121302 | Масло моторное синтетическое MOZER PREMIUM SAE 5W-30 API SN/CF ACEA А3/В4 | 22210000 | Внешний вид |  |  | Однородная прозраная жидкость без видимых посторонних Включений | Визуально
11121302 | Масло моторное синтетическое MOZER PREMIUM SAE 5W-30 API SN/CF ACEA А3/В4 | 22210003 | Вязкость кинематическая при 100 °C, мм2/с | 11.3 | 12.3 |  | ASTM D 445
11121302 | Масло моторное синтетическое MOZER PREMIUM SAE 5W-30 API SN/CF ACEA А3/В4 | 22210004 | Вязкость кинематическая при 40 °C, мм2/с |  |  | Не норм. Определение обязательно. | ASTM D 445
11121302 | Масло моторное синтетическое MOZER PREMIUM SAE 5W-30 API SN/CF ACEA А3/В4 | 22210005 | Индекс вязкости |  |  | Не норм. Определение обязательно. | ASTM D 445
11121302 | Масло моторное синтетическое MOZER PREMIUM SAE 5W-30 API SN/CF ACEA А3/В4 | 22210011 | Вязкость (CCS) при минус 30°С, мПа·с |  | 6600 |  | ASTM D 5293
11121302 | Масло моторное синтетическое MOZER PREMIUM SAE 5W-30 API SN/CF ACEA А3/В4 | 22210013 | Температура застывания, °С |  | -38 |  | ГОСТ 32393–2013
11121302 | Масло моторное синтетическое MOZER PREMIUM SAE 5W-30 API SN/CF ACEA А3/В4 | 22210015 | Потери при испарении по NOACK. % |  | 10 |  | ASTM D5800, ГОСТ 32334-2013
11121302 | Масло моторное синтетическое MOZER PREMIUM SAE 5W-30 API SN/CF ACEA А3/В4 | 22210016 | Антипенные св. стадия 1, тенденция/ стабильность, мл/мл |  |  | 10/0
11121302 | Масло моторное синтетическое MOZER PREMIUM SAE 5W-30 API SN/CF ACEA А3/В4 | 22210017 | Антипенные св. стадия 2, тенденция/ стабильность, мл/мл |  |  | 50/0
11121302 | Масло моторное синтетическое MOZER PREMIUM SAE 5W-30 API SN/CF ACEA А3/В4 | 22210018 | Антипенные св. стадия 3, тенденция/ стабильность, мл/мл |  |  | 10/0
11121302 | Масло моторное синтетическое MOZER PREMIUM SAE 5W-30 API SN/CF ACEA А3/В4 | 22210020 | Щелочное число, мгКОН/г ASTM D4739 | 10 |  |  | ASTM D4739, ГОСТ 11362-96 (ИСО 6619-88)
11121302 | Масло моторное синтетическое MOZER PREMIUM SAE 5W-30 API SN/CF ACEA А3/В4 | 22210023 | Кальций, ppm | 2560 | 3310
11121302 | Масло моторное синтетическое MOZER PREMIUM SAE 5W-30 API SN/CF ACEA А3/В4 | 22210026 | Фосфор, ppm | 910 | 1060
11121302 | Масло моторное синтетическое MOZER PREMIUM SAE 5W-30 API SN/CF ACEA А3/В4 | 22210027 | Цинк, ppm | 960 | 1210
11111123 | Масло моторное синтетическое MOZER PREMIUM UHPD 5W-30 API CK-4/SN ACEA Е6/Е9/Е7
11121118 | Масло моторное полусинтетические MOZER LUXE SAE 5W-40 API SL/CF
11121112 | Масло моторное синтетическое MOZER PREMIUM SAE 5W-40 API SN/CF
11121303 | Масло моторное синтетическое MOZER ULTRA SAE 5W-40 SHPD API CI-4 E7
11121304 | Масло моторное синтетическое MOZER LUXE SAE 5W-40 API SL/CF
11121187 | Масло универасльное тракторное синтетическое MOZER UTTO SAE 10W-30 (SAE 80) API GL-4
11121305 | Масло моторное минеральное MOZER Diesel Motor SAE 10W-40 API CF-4
11121306 | Масло моторное синтетическое MOZER Diesel Extra HD SAE 10W-40
11121307 | Масло моторное синтетиеское MOZER ULTRA HTBN SHPD SAE 10W-40
11121308 | Масло моторное синтетическое MOZER LUXE SAE 10W-40 API SL/CF
11121309 | Масло моторное полусинтетическое MOZER Multigas HD SAE 10W-40
11121310 | Масло моторное синтетическое MOZER Premium CNG LA SAE 10W-40
11121311 | Масло моторное синтетическое MOZER Premium SAE 10W-40 API SN/CF ACEA A3/B4
11121312 | Масло моторное синтетическое MOZER Super SAE 10W-40 API SG/CD
11121313 | Масло мотороное синтетическое MOZER Premium UHPD SAE 10W-40 API CK-4 ACEA E6
11121314 | Масло моторное синтетическое ST OIL EURO SAE 5W-30 API CJ-4/SN ACEA E9
11121315 | Масло моторное синтетическое ST OIL Long Life SAE 5W-30
11121316 | Масло моторное синтетическое ST OIL Truck Profi SAE 5W-30
11121317 | Масло моторное синтетическое ST OIL Truck Long Life SAE 10W-30
11121318 | Масло моторное синтетическое ST OIL Truck Profi SAE 10W-30
11121318 | Масло моторное синтетическое ST OIL Truck Profi SAE 10W-30
11121318 | Масло моторное синтетическое ST OIL UTTO SAE 10W-30
11121318 | Масло моторное синтетическое ST OIL UTTO SAE 10W-30
11121319 | Масло моторное синтетическое ST OIL LONG LIFE SAE 10W-40
11121320 | Масло моторное синтетическое ST OIL Truck Profi SAE 10W-40
11121321 | Масло моторное синтетическое ST OIL Long Life SAE 15W-40
11121322 | Масло моторное синтетическое ST OIL Truck Profi SAE 15W-40
11121322 | Масло моторное синтетическое ST OIL Truck Profi SAE 15W-40
11121323 | Масло трансмиссионное синтетическое ST OIL SAE 75W-90 API GL4/GL5
11121324 | Масло трансмиссионное минеральное ST OIL SAE 80W-90 API GL5
11121325 | Масло трансмиссионное ST OIL АTF III
11121326 | Масло гидравлическое синтетическое ST OIL HVLP-15
11121327 | Масло гидравлическое синтетическое ST OIL HVLP-22
11121328 | Масло гидравлическое ST OIL HVLP-32 Zinc Free
11121329 | Масло гидравлическое ST OIL HVLP-32
11121330 | Масло гидравлическое ST OIL HVLP-46
11121331 | Масло трансмиссионно-гидравлическое минеральное ST OIL SAE 10W TO-4 API GL-4
11121332 | Масло гидравлическое ST OIL ВМГЗ (-55)
11121333 | Масло гидравлическое ST OIL ВМГЗ
11121334 | Масло моторное минеральное ST OIL М-8ДМ
11121335 | Масло Масло трансмиссионно-гидравлическое минеральное ST OIL SAE 30 TO-4
11121335 | Масло Масло трансмиссионно-гидравлическое минеральное ST OIL SAE 30 TO-4
11121336 | Масло моторное синтетическое Huter Ultra Super 2T
11121344 | Масло трансмиссионное синтетическое ST OIL SAE 75W-80 API GL-4
11121345 | Масло трансмиссионное синтетическое FELIX SAE 75W-90 API GL-4/GL-5